## Лист1
Тип | Маркировка | Общий вид изделия | Габаритные размеры |  |  | Марка по прочности | Средняя плотность (кг/м3)
|  |  | A | B | h
Камень стеновой (отсевоблок) ГОСТ 6133-99 | КСР-ПР-ПС-39-125-1400 |  | 390 | 190 | 188 | М125 | 1400
Камень стеновой (керамзитоблок) ГОСТ 6133-99 | КСР-ПР-ПС-39-100-1100 |  | 390 | 190 | 188 | М100 | 1100
Камень перегородочный ГОСТ 6133-99 | КПР-ПР-ПС-39-100-1600 |  | 390 | 90 | 188 | М100 | 1600
Камень сплиттерный порядовочный | КЛ-ПР-ПС-39-125-F100-1400 |  | 390 | 120 | 188 | М125 | 1400
Камень сплиттерный перевязочный | КЛ-ПЗ-ПС-39-125-F100-1400 |  | 390 | 120 | 188 | М125 | 1400
Камень сплиттерный угловой | КЛ-УГ-ПС-39-125-F100-1400 |  | 390 | 190/ 120 | 188 | М125 | 1400